## size
wielkość cząstek tlenku glinu mierzoną metodą DLS
pomiar
|  | 1 | 2 | 3
| D10 | 168 | 170 | 186
| D50 | 318 | 295 | 334
| D90 | 587 | 529 | 615
D10: Określa rozmiar, poniżej którego znajduje się 10% objętości lub masy wszystkich cząstek w próbce.
D50 (mediana): Reprezentuje wartość środkową; dokładnie 50% cząstek jest mniejszych, a 50% większych od tej średnicy.
D90: Oznacza rozmiar, poniżej którego znajduje się 90% objętości lub masy cząstek.

## zeta Al2O3
Record | Type | Sample Name | Measurement Date and Time | T | ZP | Mob | Cond
|  |  |  | °C | mV | µmcm/Vs | mS/cm | średnia | odchylenie
5 | Zeta | Al2O3 A16SG pH= 6,55 1 | środa, 18 lutego 2026 16:21:17 | 25 | 12.9 | 1.014 | 0.0957 |  |  | pH | zeta | odchylenie
6 | Zeta | Al2O3 A16SG pH= 6,55 2 | środa, 18 lutego 2026 16:23:16 | 25 | 13.2 | 1.037 | 0.0964
7 | Zeta | Al2O3 A16SG pH= 6,55 3 | środa, 18 lutego 2026 16:23:56 | 25 | 12.5 | 0.9821 | 0.0968 | 12.86667 | 0.3511885 | 3.77 | 21.86667 | 0.7767453
11 | Zeta | Al2O3 A16SG pH= 7,21 1 | środa, 18 lutego 2026 16:31:50 | 25 | -19.8 | -1.552 | 0.105 |  |  | 4.65 | 21.53333 | 0.450925
12 | Zeta | Al2O3 A16SG pH= 7,21 2 | środa, 18 lutego 2026 16:33:50 | 25 | -21.1 | -1.655 | 0.106 |  |  | 5.88 | 17.73333 | 1.078579
13 | Zeta | Al2O3 A16SG pH= 7,21 3 | środa, 18 lutego 2026 16:34:30 | 25 | -20.4 | -1.599 | 0.106 | -20.43333 | 0.6506407 | 6.55 | 12.86667 | 0.3511885
14 | Zeta | Al2O3 A16SG pH= 8,37 1 | środa, 18 lutego 2026 16:41:15 | 25 | -23.2 | -1.822 | 0.108 |  |  | 6.82 | 4.506667 | 2.901212
15 | Zeta | Al2O3 A16SG pH= 8,37 2 | środa, 18 lutego 2026 16:43:15 | 25 | -24.7 | -1.933 | 0.109 |  |  | 7.21 | -20.43333 | 0.6506407
16 | Zeta | Al2O3 A16SG pH= 8,37 3 | środa, 18 lutego 2026 16:43:55 | 25 | -23.7 | -1.858 | 0.109 | -23.86667 | 0.7637626 | 8.37 | -23.86667 | 0.7637626
17 | Zeta | Al2O3 A16SG pH= 9,49 1 | środa, 18 lutego 2026 16:47:43 | 25 | -26.9 | -2.108 | 0.117 |  |  | 9.49 | -28.06667 | 1.150362
18 | Zeta | Al2O3 A16SG pH= 9,49 2 | środa, 18 lutego 2026 16:49:43 | 25 | -29.2 | -2.292 | 0.122 |  |  | 10.31 | -29.13333 | 1.040833
19 | Zeta | Al2O3 A16SG pH= 9,49 3 | środa, 18 lutego 2026 16:50:23 | 25 | -28.1 | -2.203 | 0.119 | -28.06667 | 1.150362 | 11.4 | -36.26667 | 2.550163
20 | Zeta | Al2O3 A16SG pH= 10,3 1 | środa, 18 lutego 2026 16:53:57 | 25 | -28.3 | -2.22 | 0.163
21 | Zeta | Al2O3 A16SG pH= 10,3 2 | środa, 18 lutego 2026 16:55:57 | 25 | -28.8 | -2.261 | 0.165
22 | Zeta | Al2O3 A16SG pH= 10,3 3 | środa, 18 lutego 2026 16:56:37 | 25 | -30.3 | -2.374 | 0.166 | -29.13333 | 1.040833
23 | Zeta | Al2O3 A16SG pH= 11.4 1 | środa, 18 lutego 2026 17:00:10 | 25 | -33.7 | -2.638 | 0.694
24 | Zeta | Al2O3 A16SG pH= 11.4 2 | środa, 18 lutego 2026 17:02:10 | 25 | -36.3 | -2.847 | 0.72
25 | Zeta | Al2O3 A16SG pH= 11.4 3 | środa, 18 lutego 2026 17:02:50 | 25 | -38.8 | -3.04 | 0.736 | -36.26667 | 2.550163
26 | Zeta | Al2O3 A16SG pH= 6.82 1 | środa, 18 lutego 2026 17:10:42 | 25 | 6.31 | 0.4944 | 0.0967
27 | Zeta | Al2O3 A16SG pH= 6.82 2 | środa, 18 lutego 2026 17:12:43 | 25 | 6.05 | 0.4741 | 0.0975
28 | Zeta | Al2O3 A16SG pH= 6.82 3 | środa, 18 lutego 2026 17:13:53 | 25 | 1.16 | 0.09131 | 0.0984 | 4.506667 | 2.901212
29 | Zeta | Al2O3 A16SG pH= 5,88 1 | środa, 18 lutego 2026 17:20:50 | 25 | 18.5 | 1.446 | 0.0974
30 | Zeta | Al2O3 A16SG pH= 5,88 2 | środa, 18 lutego 2026 17:22:50 | 25 | 16.5 | 1.29 | 0.0968
31 | Zeta | Al2O3 A16SG pH= 5,88 3 | środa, 18 lutego 2026 17:23:30 | 25 | 18.2 | 1.424 | 0.0975 | 17.73333 | 1.078579
32 | Zeta | Al2O3 A16SG pH= 4.65 1 | środa, 18 lutego 2026 17:25:32 | 25 | 21.1 | 1.657 | 0.105
33 | Zeta | Al2O3 A16SG pH= 4.65 2 | środa, 18 lutego 2026 17:27:32 | 25 | 21.5 | 1.684 | 0.106
34 | Zeta | Al2O3 A16SG pH= 4.65 3 | środa, 18 lutego 2026 17:28:11 | 25 | 22 | 1.721 | 0.108 | 21.53333 | 0.450925
35 | Zeta | Al2O3 A16SG pH= 3.77 1 | środa, 18 lutego 2026 17:30:22 | 25 | 21 | 1.648 | 0.165
36 | Zeta | Al2O3 A16SG pH= 3.77 2 | środa, 18 lutego 2026 17:32:22 | 25 | 22.1 | 1.732 | 0.166
37 | Zeta | Al2O3 A16SG pH= 3.77 3 | środa, 18 lutego 2026 17:33:02 | 25 | 22.5 | 1.765 | 0.167 | 21.86667 | 0.7767453

## zeta CC31
Record | Type | Sample Name | Measurement Date and Time | T | ZP | Mob | Cond
|  |  |  | °C | mV | µmcm/Vs | mS/cm | średnia | odchylenie
44 | Zeta | CC31 pH= 6.55 1 | środa, 25 lutego 2026 15:07:50 | 25 | -6.76 | -0.5302 | 0.139
45 | Zeta | CC31 pH= 6.55 2 | środa, 25 lutego 2026 15:09:52 | 25 | -7 | -0.549 | 0.139
46 | Zeta | CC31 pH= 6.55 3 | środa, 25 lutego 2026 15:10:35 | 25 | -7.67 | -0.601 | 0.14 | -7.143333 | 0.4716284 | pH | zeta | odchylenie
47 | Zeta | CC31 pH= 7.84 1 | środa, 25 lutego 2026 15:22:56 | 25 | -5.51 | -0.4316 | 0.15
48 | Zeta | CC31 pH= 7.84 2 | środa, 25 lutego 2026 15:24:56 | 25 | -5.64 | -0.4424 | 0.154 |  |  | 3.02 | -0.2444333 | 0.1960216
49 | Zeta | CC31 pH= 7.84 3 | środa, 25 lutego 2026 15:25:36 | 25 | -4.89 | -0.3832 | 0.153 | -5.346667 | 0.4007909 | 3.69 | -2.106667 | 0.1101514
53 | Zeta | CC31 pH= 9,03 1 | środa, 25 lutego 2026 15:36:00 | 25 | -4.87 | -0.3814 | 0.156 |  |  | 4.49 | -4.18 | 0.153948
54 | Zeta | CC31 pH= 9,03 2 | środa, 25 lutego 2026 15:37:59 | 25 | -5.33 | -0.4176 | 0.158 |  |  | 5.89 | -4.676667 | 1.249333
55 | Zeta | CC31 pH= 9,03 3 | środa, 25 lutego 2026 15:38:39 | 25 | -5.34 | -0.4183 | 0.16 | -5.18 | 0.2685144 | 6.55 | -7.143333 | 0.4716284
56 | Zeta | CC31 pH= 10.10 1 | środa, 25 lutego 2026 15:40:44 | 25 | -5.5 | -0.4312 | 0.186 |  |  | 6.83 | -2.536667 | 0.2602563
57 | Zeta | CC31 pH= 10.10 2 | środa, 25 lutego 2026 15:42:44 | 25 | -5.41 | -0.424 | 0.188 |  |  | 7.84 | -5.346667 | 0.4007909
58 | Zeta | CC31 pH= 10.10 3 | środa, 25 lutego 2026 15:43:24 | 25 | -5.27 | -0.4129 | 0.189 | -5.393333 | 0.1159023 | 9.03 | -5.18 | 0.2685144
59 | Zeta | CC31 pH= 11.06 1 | środa, 25 lutego 2026 15:46:14 | 25 | -4.36 | -0.3421 | 0.409 |  |  | 10.1 | -5.393333 | 0.1159023
60 | Zeta | CC31 pH= 11.06 2 | środa, 25 lutego 2026 15:48:13 | 25 | -4.21 | -0.3303 | 0.417 |  |  | 11.06 | -4.253333 | 0.09291573
61 | Zeta | CC31 pH= 11.06 3 | środa, 25 lutego 2026 15:48:53 | 25 | -4.19 | -0.3285 | 0.423 | -4.253333 | 0.09291573 | 12.03 | -6.783333 | 0.4630695
62 | Zeta | CC31 pH= 12.03 1 | środa, 25 lutego 2026 15:51:59 | 25 | -6.44 | -0.5046 | 3.04 |  |  | 12.33 | -5.47 | 0.1216553
63 | Zeta | CC31 pH= 12.03 2 | środa, 25 lutego 2026 15:53:57 | 25 | -7.31 | -0.573 | 3.46
65 | Zeta | CC31 pH= 12.03 1 | środa, 25 lutego 2026 15:57:37 | 25 | -6.6 | -0.5177 | 3.12 | -6.783333 | 0.4630695
71 | Zeta | CC31 pH= 12.33 1 | środa, 25 lutego 2026 16:13:25 | 25 | -5.33 | -0.4177 | 7.34
72 | Zeta | CC31 pH= 12.33 2 | środa, 25 lutego 2026 16:17:07 | 25 | -5.55 | -0.4349 | 7.95
73 | Zeta | CC31 pH= 12.33 3 | środa, 25 lutego 2026 16:19:29 | 25 | -5.53 | -0.4337 | 8.1 | -5.47 | 0.1216553
74 | Zeta | CC31 pH= 6.83 1 | środa, 25 lutego 2026 16:24:24 | 25 | -2.79 | -0.219 | 0.249
75 | Zeta | CC31 pH= 6.83 2 | środa, 25 lutego 2026 16:26:24 | 25 | -2.55 | -0.1999 | 0.26
76 | Zeta | CC31 pH= 6.83 3 | środa, 25 lutego 2026 16:27:04 | 25 | -2.27 | -0.1782 | 0.267 | -2.536667 | 0.2602563
77 | Zeta | CC31 pH= 5.89 1 | środa, 25 lutego 2026 16:29:58 | 25 | -4.96 | -0.3889 | 0.159
78 | Zeta | CC31 pH= 5.89 2 | środa, 25 lutego 2026 16:31:58 | 25 | -5.76 | -0.4518 | 0.161
79 | Zeta | CC31 pH= 5.89 3 | środa, 25 lutego 2026 16:32:38 | 25 | -3.31 | -0.2596 | 0.163 | -4.676667 | 1.249333
80 | Zeta | CC31 pH= 4.49 1 | środa, 25 lutego 2026 16:35:58 | 25 | -4.05 | -0.3177 | 0.165
81 | Zeta | CC31 pH= 4.49 2 | środa, 25 lutego 2026 16:37:58 | 25 | -4.14 | -0.3242 | 0.166
82 | Zeta | CC31 pH= 4.49 3 | środa, 25 lutego 2026 16:38:38 | 25 | -4.35 | -0.3413 | 0.167 | -4.18 | 0.153948
83 | Zeta | CC31 pH= 3.69 1 | środa, 25 lutego 2026 16:41:33 | 25 | -2.16 | -0.1691 | 0.234
84 | Zeta | CC31 pH= 3.69 2 | środa, 25 lutego 2026 16:43:33 | 25 | -1.98 | -0.1549 | 0.235
85 | Zeta | CC31 pH= 3.69 3 | środa, 25 lutego 2026 16:48:38 | 25 | -2.18 | -0.1708 | 0.236 | -2.106667 | 0.1101514
86 | Zeta | CC31 pH= 3.02 1 | środa, 25 lutego 2026 16:51:17 | 25 | -0.366 | -0.02869 | 0.561
87 | Zeta | CC31 pH= 3.02 2 | środa, 25 lutego 2026 16:53:21 | 25 | -0.0183 | -0.001437 | 0.574
88 | Zeta | CC31 pH= 3.02 3 | środa, 25 lutego 2026 16:54:53 | 25 | -0.349 | -0.02734 | 0.579 | -0.2444333 | 0.1960216

## zeta Al2O3+CE64
Record | Type | Sample Name | Measurement Date and Time | T | ZP | Mob | Cond
|  |  |  | °C | mV | µmcm/Vs | mS/cm | średnia | odchylenie
89 | Zeta | Al2O3+ CE64 0,6%wag pH= 6.66 1 | czwartek, 26 lutego 2026 14:56:04 | 25 | -19.9 | -1.563 | 0.13
90 | Zeta | Al2O3+ CE64 0,6%wag pH= 6.66 2 | czwartek, 26 lutego 2026 14:58:05 | 25 | -19.1 | -1.499 | 0.131 |  |  | pH | zeta | odchylenie
91 | Zeta | Al2O3+ CE64 0,6%wag pH= 6.66 3 | czwartek, 26 lutego 2026 14:58:45 | 25 | -19.6 | -1.533 | 0.132 | -19.53333 | 0.4041452 | 6.66 | -19.53333 | 0.4041452
92 | Zeta | Al2O3+ CE64 0,6%wag pH= 7.63 1 | czwartek, 26 lutego 2026 15:01:50 | 25 | -23 | -1.804 | 0.142 |  |  | 7.63 | -23.36667 | 0.3511885
93 | Zeta | Al2O3+ CE64 0,6%wag pH= 7.63 2 | czwartek, 26 lutego 2026 15:03:50 | 25 | -23.7 | -1.86 | 0.143 |  |  | 9.36 | -22.16667 | 0.7505553
94 | Zeta | Al2O3+ CE64 0,6%wag pH= 7.63 3 | czwartek, 26 lutego 2026 15:04:42 | 25 | -23.4 | -1.833 | 0.144 | -23.36667 | 0.3511885 | 10.11 | -17.46667 | 0.1527525
98 | Zeta | Al2O3+ CE64 0,6%wag pH= 9.36 1 | czwartek, 26 lutego 2026 15:12:04 | 25 | -22.2 | -1.74 | 0.15 |  |  | 8.24 | -22.5 | 1.2
99 | Zeta | Al2O3+ CE64 0,6%wag pH= 9.36 2 | czwartek, 26 lutego 2026 15:14:04 | 25 | -21.4 | -1.679 | 0.152 |  |  | 6.88 | -18.4 | 0.1
100 | Zeta | Al2O3+ CE64 0,6%wag pH= 9.36 3 | czwartek, 26 lutego 2026 15:14:44 | 25 | -22.9 | -1.793 | 0.153 | -22.16667 | 0.7505553 | 5.89 | -6.19 | 0.2426932
104 | Zeta | Al2O3+ CE64 0,6%wag pH= 10.11 1 | czwartek, 26 lutego 2026 15:22:20 | 25 | -17.5 | -1.368 | 0.173 |  |  | 4.77 | 8.933333 | 0.2902298
105 | Zeta | Al2O3+ CE64 0,6%wag pH= 10.11 2 | czwartek, 26 lutego 2026 15:24:20 | 25 | -17.6 | -1.376 | 0.175 |  |  | 3.77 | 16.36667 | 0.7637626
106 | Zeta | Al2O3+ CE64 0,6%wag pH= 10.11 3 | czwartek, 26 lutego 2026 15:25:00 | 25 | -17.3 | -1.355 | 0.176 | -17.46667 | 0.1527525 | 3.04 | 24.73333 | 0.4725816
113 | Zeta | Al2O3+ CE64 0,6%wag pH= 8.24 1 | czwartek, 26 lutego 2026 15:44:19 | 25 | -21.3 | -1.67 | 1.74
114 | Zeta | Al2O3+ CE64 0,6%wag pH= 8.24 2 | czwartek, 26 lutego 2026 15:46:19 | 25 | -22.5 | -1.766 | 1.9
115 | Zeta | Al2O3+ CE64 0,6%wag pH= 8.24 3 | czwartek, 26 lutego 2026 15:47:02 | 25 | -23.7 | -1.854 | 1.98 | -22.5 | 1.2
116 | Zeta | Al2O3+ CE64 0,6%wag pH= 6.88 1 | czwartek, 26 lutego 2026 15:51:46 | 25 | -18.5 | -1.453 | 0.159
117 | Zeta | Al2O3+ CE64 0,6%wag pH= 6.88 2 | czwartek, 26 lutego 2026 15:53:46 | 25 | -18.3 | -1.437 | 0.165
118 | Zeta | Al2O3+ CE64 0,6%wag pH= 6.88 3 | czwartek, 26 lutego 2026 15:54:26 | 25 | -18.4 | -1.439 | 0.164 | -18.4 | 0.1
119 | Zeta | Al2O3+ CE64 0,6%wag pH= 5.89 1 | czwartek, 26 lutego 2026 15:56:39 | 25 | -5.91 | -0.463 | 0.15
120 | Zeta | Al2O3+ CE64 0,6%wag pH= 5.89 2 | czwartek, 26 lutego 2026 15:58:39 | 25 | -6.34 | -0.4968 | 0.152
121 | Zeta | Al2O3+ CE64 0,6%wag pH= 5.89 3 | czwartek, 26 lutego 2026 15:59:19 | 25 | -6.32 | -0.495 | 0.153 | -6.19 | 0.2426932
122 | Zeta | Al2O3+ CE64 0,6%wag pH= 4.77 1 | czwartek, 26 lutego 2026 16:01:55 | 25 | 8.65 | 0.6782 | 0.153
123 | Zeta | Al2O3+ CE64 0,6%wag pH= 4.77 2 | czwartek, 26 lutego 2026 16:03:55 | 25 | 8.92 | 0.6989 | 0.155
124 | Zeta | Al2O3+ CE64 0,6%wag pH= 4.77 3 | czwartek, 26 lutego 2026 16:04:35 | 25 | 9.23 | 0.7233 | 0.156 | 8.933333 | 0.2902298
125 | Zeta | Al2O3+ CE64 0,6%wag pH= 3.77 1 | czwartek, 26 lutego 2026 16:08:04 | 25 | 17.2 | 1.351 | 0.222
126 | Zeta | Al2O3+ CE64 0,6%wag pH= 3.77 2 | czwartek, 26 lutego 2026 16:10:04 | 25 | 15.7 | 1.23 | 0.225
127 | Zeta | Al2O3+ CE64 0,6%wag pH= 3.77 3 | czwartek, 26 lutego 2026 16:10:47 | 25 | 16.2 | 1.271 | 0.227 | 16.36667 | 0.7637626
128 | Zeta | Al2O3+ CE64 0,6%wag pH= 3.04 1 | czwartek, 26 lutego 2026 16:12:59 | 25 | 24.2 | 1.895 | 0.542
129 | Zeta | Al2O3+ CE64 0,6%wag pH= 3.04 2 | czwartek, 26 lutego 2026 16:14:59 | 25 | 24.9 | 1.953 | 0.554
130 | Zeta | Al2O3+ CE64 0,6%wag pH= 3.04 3 | czwartek, 26 lutego 2026 16:15:39 | 25 | 25.1 | 1.97 | 0.559 | 24.73333 | 0.4725816
131 | Zeta | Al2O3+ CE64 0,8%wag pH= 6.59 1 | czwartek, 26 lutego 2026 16:25:22 | 25 | -21.6 | -1.695 | 0.141
132 | Zeta | Al2O3+ CE64 0,8%wag pH= 6.59 2 | czwartek, 26 lutego 2026 16:27:22 | 25 | -21.3 | -1.673 | 0.144 |  |  | pH | zeta | odchylenie
133 | Zeta | Al2O3+ CE64 0,8%wag pH= 6.59 3 | czwartek, 26 lutego 2026 16:28:02 | 25 | -21.3 | -1.668 | 0.144 | -21.4 | 0.1732051 | 6.59 | -21.4 | 0.1732051
134 | Zeta | Al2O3+ CE64 0,8%wag pH= 7.25 1 | czwartek, 26 lutego 2026 16:30:32 | 25 | -22.4 | -1.753 | 0.144 |  |  | 7.25 | -23.06667 | 0.6506407
135 | Zeta | Al2O3+ CE64 0,8%wag pH= 7.25 2 | czwartek, 26 lutego 2026 16:32:32 | 25 | -23.1 | -1.814 | 0.146 |  |  | 9.15 | -23.13333 | 1.258306
136 | Zeta | Al2O3+ CE64 0,8%wag pH= 7.25 3 | czwartek, 26 lutego 2026 16:33:12 | 25 | -23.7 | -1.858 | 0.148 | -23.06667 | 0.6506407 | 10.14 | -23.36667 | 0.4041452
140 | Zeta | Al2O3+ CE64 0,8%wag pH= 9.15 1 | czwartek, 26 lutego 2026 16:55:38 | 25 | -23.3 | -1.828 | 0.186 |  |  | 11.07 | -18.4 | 1.212436
141 | Zeta | Al2O3+ CE64 0,8%wag pH= 9.15 2 | czwartek, 26 lutego 2026 16:57:38 | 25 | -24.3 | -1.904 | 0.188 |  |  | 12.04 | -20.56667 | 2.592939
142 | Zeta | Al2O3+ CE64 0,8%wag pH= 9.15 3 | czwartek, 26 lutego 2026 16:58:18 | 25 | -21.8 | -1.71 | 0.191 | -23.13333 | 1.258306 | 6.77 | -23.3 | 1.153256
143 | Zeta | Al2O3+ CE64 0,8%wag pH= 10.14 1 | czwartek, 26 lutego 2026 17:00:42 | 25 | -23.8 | -1.868 | 0.217 |  |  | 6.04 | -13.2 | 0.4358899
144 | Zeta | Al2O3+ CE64 0,8%wag pH= 10.14 2 | czwartek, 26 lutego 2026 17:02:41 | 25 | -23 | -1.807 | 0.22 |  |  | 5.1 | -2.75 | 0.22
145 | Zeta | Al2O3+ CE64 0,8%wag pH= 10.14 3 | czwartek, 26 lutego 2026 17:03:21 | 25 | -23.3 | -1.824 | 0.223 | -23.36667 | 0.4041452 | 4.11 | 9.93 | 0.6486139
146 | Zeta | Al2O3+ CE64 0,8%wag pH= 11.07 1 | czwartek, 26 lutego 2026 17:05:35 | 25 | -18.2 | -1.429 | 0.429 |  |  | 3.09 | 19.96667 | 1.890326
147 | Zeta | Al2O3+ CE64 0,8%wag pH= 11.07 2 | czwartek, 26 lutego 2026 17:07:35 | 25 | -17.3 | -1.354 | 0.438 |  |  | 3.09 | 22.06667 | 1.069268
148 | Zeta | Al2O3+ CE64 0,8%wag pH= 11.07 3 | czwartek, 26 lutego 2026 17:08:15 | 25 | -19.7 | -1.547 | 0.444 | -18.4 | 1.212436
149 | Zeta | Al2O3+ CE64 0,8%wag pH= 12.04 1 | czwartek, 26 lutego 2026 17:10:15 | 25 | -17.6 | -1.378 | 2.85
150 | Zeta | Al2O3+ CE64 0,8%wag pH= 12.04 2 | czwartek, 26 lutego 2026 17:12:14 | 25 | -22.4 | -1.757 | 3.2
151 | Zeta | Al2O3+ CE64 0,8%wag pH= 12.04 3 | czwartek, 26 lutego 2026 17:12:54 | 25 | -21.7 | -1.699 | 3.31 | -20.56667 | 2.592939
152 | Zeta | Al2O3+ CE64 0,8%wag pH= 6.77 1 | czwartek, 26 lutego 2026 17:20:00 | 25 | -22 | -1.724 | 0.169
153 | Zeta | Al2O3+ CE64 0,8%wag pH= 6.77 2 | czwartek, 26 lutego 2026 17:22:00 | 25 | -23.7 | -1.861 | 0.171
154 | Zeta | Al2O3+ CE64 0,8%wag pH= 6.77 3 | czwartek, 26 lutego 2026 17:22:40 | 25 | -24.2 | -1.9 | 0.173 | -23.3 | 1.153256
155 | Zeta | Al2O3+ CE64 0,8%wag pH= 6.04 1 | czwartek, 26 lutego 2026 17:24:45 | 25 | -12.9 | -1.014 | 0.148
156 | Zeta | Al2O3+ CE64 0,8%wag pH= 6.04 2 | czwartek, 26 lutego 2026 17:26:45 | 25 | -13.7 | -1.074 | 0.148
157 | Zeta | Al2O3+ CE64 0,8%wag pH= 6.04 3 | czwartek, 26 lutego 2026 17:27:25 | 25 | -13 | -1.022 | 0.149 | -13.2 | 0.4358899
158 | Zeta | Al2O3+ CE64 0,8%wag pH= 5.10 1 | czwartek, 26 lutego 2026 17:29:09 | 25 | -2.97 | -0.2327 | 0.151
159 | Zeta | Al2O3+ CE64 0,8%wag pH= 5.10 2 | czwartek, 26 lutego 2026 17:31:24 | 25 | -2.75 | -0.2158 | 0.153
160 | Zeta | Al2O3+ CE64 0,8%wag pH= 5.10 3 | czwartek, 26 lutego 2026 17:32:04 | 25 | -2.53 | -0.1985 | 0.154 | -2.75 | 0.22
161 | Zeta | Al2O3+ CE64 0,8%wag pH= 4.11 1 | czwartek, 26 lutego 2026 17:33:58 | 25 | 9.19 | 0.7203 | 0.18
162 | Zeta | Al2O3+ CE64 0,8%wag pH= 4.11 2 | czwartek, 26 lutego 2026 17:35:58 | 25 | 10.2 | 0.796 | 0.182
163 | Zeta | Al2O3+ CE64 0,8%wag pH= 4.11 3 | czwartek, 26 lutego 2026 17:36:39 | 25 | 10.4 | 0.8158 | 0.183 | 9.93 | 0.6486139
164 | Zeta | Al2O3+ CE64 0,8%wag pH= 3.09 1 | czwartek, 26 lutego 2026 17:38:53 | 25 | 22.1 | 1.735 | 0.5
165 | Zeta | Al2O3+ CE64 0,8%wag pH= 3.09 2 | czwartek, 26 lutego 2026 17:40:53 | 25 | 19.3 | 1.516 | 0.511
166 | Zeta | Al2O3+ CE64 0,8%wag pH= 3.09 3 | czwartek, 26 lutego 2026 17:41:39 | 25 | 18.5 | 1.454 | 0.517 | 19.96667 | 1.890326
167 | Zeta | Al2O3+ CE64 0,8%wag pH= 3.09 1 | czwartek, 26 lutego 2026 17:43:40 | 25 | 21.5 | 1.687 | 0.5
168 | Zeta | Al2O3+ CE64 0,8%wag pH= 3.09 2 | czwartek, 26 lutego 2026 17:45:46 | 25 | 21.4 | 1.68 | 0.511
169 | Zeta | Al2O3+ CE64 0,8%wag pH= 3.09 3 | czwartek, 26 lutego 2026 17:46:32 | 25 | 23.3 | 1.827 | 0.516 | 22.06667 | 1.069268
173 | Zeta | Al2O3+ CE64 1%wag pH= 7.20 1 | wtorek, 3 marca 2026 15:16:11 | 25 | -20.9 | -1.64 | 0.146
174 | Zeta | Al2O3+ CE64 1%wag pH= 7.20 2 | wtorek, 3 marca 2026 15:18:11 | 25 | -20.1 | -1.574 | 0.147 |  |  | pH | zeta | odchylenie
175 | Zeta | Al2O3+ CE64 1%wag pH= 7.20 3 | wtorek, 3 marca 2026 15:18:51 | 25 | -20 | -1.566 | 0.148 | -20.33333 | 0.4932883 | 7.2 | -20.33333 | 0.4932883
176 | Zeta | Al2O3+ CE64 1%wag pH= 8.58 1 | wtorek, 3 marca 2026 15:59:27 | 25 | -17.3 | -1.359 | 0.157 |  |  | 8.58 | -17.33333 | 0.3511885
177 | Zeta | Al2O3+ CE64 1%wag pH= 8.58 2 | wtorek, 3 marca 2026 16:01:27 | 25 | -17 | -1.335 | 0.159 |  |  | 11.26 | -19.36667 | 0.9073772
178 | Zeta | Al2O3+ CE64 1%wag pH= 8.58 3 | wtorek, 3 marca 2026 16:02:07 | 25 | -17.7 | -1.387 | 0.161 | -17.33333 | 0.3511885 | 12.06 | -26.53333 | 2.650157
185 | Zeta | Al2O3+ CE64 1%wag pH= 11.26 1 | wtorek, 3 marca 2026 16:13:08 | 25 | -18.4 | -1.44 | 0.55 |  |  | 6.8 | -22.73333 | 0.4618802
186 | Zeta | Al2O3+ CE64 1%wag pH= 11.26 2 | wtorek, 3 marca 2026 16:15:08 | 25 | -19.5 | -1.53 | 0.563 |  |  | 6 | -9.636667 | 0.2610236
187 | Zeta | Al2O3+ CE64 1%wag pH= 11.26 3 | wtorek, 3 marca 2026 16:15:48 | 25 | -20.2 | -1.582 | 0.571 | -19.36667 | 0.9073772 | 5.05 | 1.133333 | 0.9565737
191 | Zeta | Al2O3+ CE64 1%wag pH= 12.06 1 | wtorek, 3 marca 2026 16:21:51 | 25 | -23.9 | -1.877 | 3.48 |  |  | 4.09 | 9.023333 | 0.06110101
192 | Zeta | Al2O3+ CE64 1%wag pH= 12.06 2 | wtorek, 3 marca 2026 16:23:51 | 25 | -26.5 | -2.076 | 3.94
193 | Zeta | Al2O3+ CE64 1%wag pH= 12.06 3 | wtorek, 3 marca 2026 16:24:31 | 25 | -29.2 | -2.289 | 4.08 | -26.53333 | 2.650157
194 | Zeta | Al2O3+ CE64 1%wag pH= 6.80 1 | wtorek, 3 marca 2026 16:27:13 | 25 | -23 | -1.803 | 0.319
195 | Zeta | Al2O3+ CE64 1%wag pH= 6.80 2 | wtorek, 3 marca 2026 16:29:13 | 25 | -23 | -1.8 | 0.328
196 | Zeta | Al2O3+ CE64 1%wag pH= 6.80 3 | wtorek, 3 marca 2026 16:29:53 | 25 | -22.2 | -1.738 | 0.334 | -22.73333 | 0.4618802
200 | Zeta | Al2O3+ CE64 1%wag pH= 6.00 1 | wtorek, 3 marca 2026 16:37:59 | 25 | -9.39 | -0.7361 | 0.144
201 | Zeta | Al2O3+ CE64 1%wag pH= 6.00 2 | wtorek, 3 marca 2026 16:39:59 | 25 | -9.91 | -0.7772 | 0.145
202 | Zeta | Al2O3+ CE64 1%wag pH= 6.00 3 | wtorek, 3 marca 2026 16:40:39 | 25 | -9.61 | -0.7533 | 0.146 | -9.636667 | 0.2610236
203 | Zeta | Al2O3+ CE64 1%wag pH= 5.05 1 | wtorek, 3 marca 2026 16:42:36 | 25 | 0.03 | 0.002353 | 0.153
204 | Zeta | Al2O3+ CE64 1%wag pH= 5.05 2 | wtorek, 3 marca 2026 16:49:01 | 25 | 1.73 | 0.1355 | 0.157
205 | Zeta | Al2O3+ CE64 1%wag pH= 5.05 3 | wtorek, 3 marca 2026 16:51:39 | 25 | 1.64 | 0.1285 | 0.158 | 1.133333 | 0.9565737
209 | Zeta | Al2O3+ CE64 1%wag pH= 4.09 1 | wtorek, 3 marca 2026 16:59:51 | 25 | 8.97 | 0.7028 | 0.188
210 | Zeta | Al2O3+ CE64 1%wag pH= 4.09 2 | wtorek, 3 marca 2026 17:01:51 | 25 | 9.01 | 0.7067 | 0.191
211 | Zeta | Al2O3+ CE64 1%wag pH= 4.09 3 | wtorek, 3 marca 2026 17:02:31 | 25 | 9.09 | 0.7129 | 0.191 | 9.023333 | 0.06110101

## Arkusz1
pH | zeta | odchylenie
6.59 | -21.4 | 0.1732051
7.25 | -23.06667 | 0.6506407
9.15 | -23.13333 | 1.258306
10.14 | -23.36667 | 0.4041452
11.07 | -18.4 | 1.212436
12.04 | -20.56667 | 2.592939
6.77 | -23.3 | 1.153256
6.04 | -13.2 | 0.4358899
5.1 | -2.75 | 0.22
4.11 | 9.93 | 0.6486139
3.09 | 19.96667 | 1.890326
3.09 | 22.06667 | 1.069268

## zeta KK16
Record | Type | Sample Name | Measurement Date and Time | T | ZP | Mob | Cond
|  |  |  | °C | mV | µmcm/Vs | mS/cm | średnia | odchylenie
227 | Zeta | KK16 pH = 7,12 1 | wtorek, 24 marca 2026 15:21:32 | 25 | -24.8 | -1.947 | 0.171
228 | Zeta | KK16 pH = 7,12 2 | wtorek, 24 marca 2026 15:23:37 | 25 | -22.6 | -1.768 | 0.173
229 | Zeta | KK16 pH = 7,12 3 | wtorek, 24 marca 2026 15:24:20 | 25 | -26.9 | -2.108 | 0.176 | -24.76667 | 2.150194 | pH | zeta | odchylenie
230 | Zeta | KK16 pH = 8,00 1 | wtorek, 24 marca 2026 15:29:00 | 25 | -28.4 | -2.223 | 0.177 |  |  | 3.08 | -17.13333 | 0.5859465
231 | Zeta | KK16 pH = 8,00 2 | wtorek, 24 marca 2026 15:31:00 | 25 | -26.6 | -2.088 | 0.179 |  |  | 4.06 | -20.56667 | 0.1527525
232 | Zeta | KK16 pH = 8,00 3 | wtorek, 24 marca 2026 15:31:40 | 25 | -28 | -2.192 | 0.179 | -27.66667 | 0.9451631 | 5.31 | -19.93333 | 0.4725816
233 | Zeta | KK16 pH = 9.05 1 | wtorek, 24 marca 2026 15:33:44 | 25 | -26.1 | -2.048 | 0.182 |  |  | 6.03 | -21.7 | 1.905256
234 | Zeta | KK16 pH = 9.05 2 | wtorek, 24 marca 2026 15:35:45 | 25 | -20.9 | -1.637 | 0.184 |  |  | 7.12 | -24.76667 | 2.150194
235 | Zeta | KK16 pH = 9.05 3 | wtorek, 24 marca 2026 15:36:28 | 25 | -24.7 | -1.933 | 0.185 | -23.9 | 2.690725 | 7.2 | -27.96667 | 0.8504901
236 | Zeta | KK16 pH = 9.74 1 | wtorek, 24 marca 2026 15:39:43 | 25 | -26.6 | -2.082 | 0.178 |  |  | 8 | -27.66667 | 0.9451631
237 | Zeta | KK16 pH = 9.74 2 | wtorek, 24 marca 2026 15:41:46 | 25 | -26.2 | -2.054 | 0.18 |  |  | 8.9 | -28.63333 | 0.9712535
238 | Zeta | KK16 pH = 9.74 3 | wtorek, 24 marca 2026 15:42:26 | 25 | -28.8 | -2.254 | 0.183 | -27.2 | 1.4 | 9.05 | -23.9 | 2.690725
239 | Zeta | KK16 pH = 10.31 1 | wtorek, 24 marca 2026 15:45:13 | 25 | -25 | -1.964 | 0.212 |  |  | 9.74 | -27.2 | 1.4
240 | Zeta | KK16 pH = 10.31 2 | wtorek, 24 marca 2026 15:47:16 | 25 | -24.7 | -1.94 | 0.214 |  |  | 10.31 | -24.93333 | 0.2081666
241 | Zeta | KK16 pH = 10.31 3 | wtorek, 24 marca 2026 15:47:56 | 25 | -25.1 | -1.968 | 0.216 | -24.93333 | 0.2081666 | 11.08 | -26.76667 | 0.6806859
242 | Zeta | KK16 pH = 11.08 1 | wtorek, 24 marca 2026 15:51:01 | 25 | -26 | -2.039 | 0.407 |  |  | 12.07 | -28.66667 | 1.101514
243 | Zeta | KK16 pH = 11.08 2 | wtorek, 24 marca 2026 15:53:00 | 25 | -27 | -2.114 | 0.415
244 | Zeta | KK16 pH = 11.08 3 | wtorek, 24 marca 2026 15:53:41 | 25 | -27.3 | -2.136 | 0.419 | -26.76667 | 0.6806859
248 | Zeta | KK16 pH = 12.07 1 | wtorek, 24 marca 2026 16:02:04 | 25 | -27.6 | -2.165 | 5.48
249 | Zeta | KK16 pH = 12.07 2 | wtorek, 24 marca 2026 16:03:57 | 25 | -29.8 | -2.335 | 5.58
250 | Zeta | KK16 pH = 12.07 3 | wtorek, 24 marca 2026 16:04:21 | 25 | -28.6 | -2.24 | 5.62 | -28.66667 | 1.101514
254 | Zeta | KK16 pH = 6.03 1 | wtorek, 24 marca 2026 16:16:42 | 25 | -20.6 | -1.611 | 0.15
255 | Zeta | KK16 pH = 6.03 2 | wtorek, 24 marca 2026 16:18:45 | 25 | -23.9 | -1.871 | 0.15
256 | Zeta | KK16 pH = 6.03 3 | wtorek, 24 marca 2026 16:19:26 | 25 | -20.6 | -1.617 | 0.151 | -21.7 | 1.905256
260 | Zeta | KK16 pH = 5.13 1 | wtorek, 24 marca 2026 16:27:32 | 25 | -20.1 | -1.578 | 0.15
261 | Zeta | KK16 pH = 5.13 2 | wtorek, 24 marca 2026 16:29:32 | 25 | -20.3 | -1.591 | 0.152
262 | Zeta | KK16 pH = 5.13 3 | wtorek, 24 marca 2026 16:30:13 | 25 | -19.4 | -1.524 | 0.152 | -19.93333 | 0.4725816
263 | Zeta | KK16 pH = 4.06 1 | wtorek, 24 marca 2026 16:31:48 | 25 | -20.7 | -1.62 | 0.185
264 | Zeta | KK16 pH = 4.06 2 | wtorek, 24 marca 2026 16:33:48 | 25 | -20.6 | -1.615 | 0.186
265 | Zeta | KK16 pH = 4.06 3 | wtorek, 24 marca 2026 16:34:28 | 25 | -20.4 | -1.598 | 0.187 | -20.56667 | 0.1527525
266 | Zeta | KK16 pH = 3.08 1 | wtorek, 24 marca 2026 16:36:03 | 25 | -16.7 | -1.31 | 0.493
267 | Zeta | KK16 pH = 3.08 2 | wtorek, 24 marca 2026 16:38:04 | 25 | -16.9 | -1.327 | 0.501
268 | Zeta | KK16 pH = 3.08 3 | wtorek, 24 marca 2026 16:38:43 | 25 | -17.8 | -1.398 | 0.506 | -17.13333 | 0.5859465
269 | Zeta | KK16 pH = 10.06 1 | wtorek, 24 marca 2026 16:46:11 | 25 | -37.8 | -2.961 | 2.87
270 | Zeta | KK16 pH = 10.06 2 | wtorek, 24 marca 2026 16:48:11 | 25 | -41.1 | -3.224 | 3.3
271 | Zeta | KK16 pH = 10.06 3 | wtorek, 24 marca 2026 16:48:54 | 25 | -42.7 | -3.349 | 3.48 | -40.53333 | 2.498666
272 | Zeta | KK16 pH = 7.20 1 | wtorek, 24 marca 2026 17:00:04 | 25 | -28.6 | -2.246 | 0.157
273 | Zeta | KK16 pH = 7.20 2 | wtorek, 24 marca 2026 17:02:04 | 25 | -27 | -2.115 | 0.159
274 | Zeta | KK16 pH = 7.20 3 | wtorek, 24 marca 2026 17:02:44 | 25 | -28.3 | -2.22 | 0.161 | -27.96667 | 0.8504901
281 | Zeta | KK16 pH = 8.90 1 | wtorek, 24 marca 2026 17:16:32 | 25 | -27.8 | -2.18 | 0.152
282 | Zeta | KK16 pH = 8.90 2 | wtorek, 24 marca 2026 17:18:32 | 25 | -28.4 | -2.229 | 0.155
283 | Zeta | KK16 pH = 8.90 3 | wtorek, 24 marca 2026 17:19:12 | 25 | -29.7 | -2.33 | 0.155 | -28.63333 | 0.9712535